## 材料種類
材料編號 | 材料型式 | 形狀
R1 | 圓管材 | ◎
R2 | 圓管材 | ◎
R3 | 圓管材 | ◎
R4 | 圓管材 | ◎
R5 | 圓管材 | ◎
R6 | 圓管材 | ◎
R7 | 圓管材 | ◎
R8 | 圓管材 | ◎
R9 | 圓管材 | ◎
C1 | C型鋼 | /images/GreenhouseDesigner/B2/C1.png
C2 | C型鋼 | /images/GreenhouseDesigner/B2/C2.png
C3 | C型鋼 | /images/GreenhouseDesigner/B2/C3.png
C4 | C型鋼 | /images/GreenhouseDesigner/B2/C4.png
C5 | C型鋼 | /images/GreenhouseDesigner/B2/C5.png
C6 | C型鋼 | /images/GreenhouseDesigner/B2/C6.png
C7 | C型鋼 | /images/GreenhouseDesigner/B2/C7.png
C8 | C型鋼 | /images/GreenhouseDesigner/B2/C8.png
S1 | 方形 | /images/GreenhouseDesigner/B2/S1.png
S2 | 方形 | /images/GreenhouseDesigner/B2/S2.png
S3 | 方形 | /images/GreenhouseDesigner/B2/S3.png
H | H型鋼 | /images/GreenhouseDesigner/B2/H.png
2S | 方形 | /images/GreenhouseDesigner/B2/2S.png
S4 | 方形 | /images/GreenhouseDesigner/B2/S4.png

## 材料格式
編號 | 長 | 寬 | 腳 | 直徑 | 公稱尺寸 | 外徑尺寸 | 高度 | 寬度 | 厚度 | 截面積 | 單位重量 | 材質 | 斷面模數 | 轉動慣量 | 面慣性矩 | 降伏強度 | 抗拉強度 | 最大應力 | 最大變量 | 最大應力圖 | 最大變量圖
R1 |  |  |  |  | 0.5 | 21.2 |  |  | 1.6 | 98.52 | 0.78 | SGCC | 0.4056604 | 0.06 | 0.43 | 205 | 270 | 185.7 | 2.76 | /images/GreenhouseDesigner/B1/B1_R1_MaxStressDiagram.jpg | /images/GreenhouseDesigner/B1/B1_R1_MaxVariableDiagram.jpg
R2 |  |  |  |  | 0.5 | 21.2 |  |  | 1.6 | 98.52 | 0.78 | SGCC | 0.4528302 | 0.06 | 0.48 | 205 | 270 | 185.7 | 2.76 | /images/GreenhouseDesigner/B1/B1_R2_MaxStressDiagram.jpg | /images/GreenhouseDesigner/B1/B1_R2_MaxVariableDiagram.jpg
R3 |  |  |  |  | 0.5 | 21.2 |  |  | 1.8 | 109.7 | 0.86 | SGCC | 0.490566 | 0.07 | 0.52 | 205 | 270 | 169.7 | 2.52 | /images/GreenhouseDesigner/B1/B1_R3_MaxStressDiagram.jpg | /images/GreenhouseDesigner/B1/B1_R3_MaxVariableDiagram.jpg
R4 |  |  |  |  | 0.5 | 21.2 |  |  | 2 | 120.64 | 0.95 | SGCC | 0.5283019 | 0.08 | 0.56 | 205 | 270 | 156.8 | 2.34 | /images/GreenhouseDesigner/B1/B1_R4_MaxStressDiagram.jpg | /images/GreenhouseDesigner/B1/B1_R4_MaxVariableDiagram.jpg
R5 |  |  |  |  | 0.5 | 21.2 |  |  | 2.3 | 136.57 | 1.07 | SGCC | 0.5849057 | 0.09 | 0.62 | 205 | 270 | 141.7 | 2.12 | /images/GreenhouseDesigner/B1/B1_R5_MaxStressDiagram.jpg | /images/GreenhouseDesigner/B1/B1_R5_MaxVariableDiagram.jpg
R6 |  |  |  |  | 0.75 | 26.6 |  |  | 1.6 | 125.66 | 0.99 | SGCC | 0.7443609 | 0.08 | 0.99 | 205 | 270 | 113.8 | 1.34 | /images/GreenhouseDesigner/B1/B1_R6_MaxStressDiagram.jpg | /images/GreenhouseDesigner/B1/B1_R6_MaxVariableDiagram.jpg
R7 |  |  |  |  | 1 | 33.5 |  |  | 1.8 | 179.26 | 1.41 | SGCC | 1.349254 | 0.12 | 2.26 | 205 | 270 | 63.9 | 0.59 | /images/GreenhouseDesigner/B1/B1_R7_MaxStressDiagram.jpg | /images/GreenhouseDesigner/B1/B1_R7_MaxVariableDiagram.jpg
R8 |  |  |  |  | 1.25 | 42.2 |  |  | 2 | 252.58 | 1.99 | SGCC | 2.421801 | 0.17 | 5.11 | 205 | 270 | 36.8 | 0.27 | /images/GreenhouseDesigner/B1/B1_R8_MaxStressDiagram.jpg | /images/GreenhouseDesigner/B1/B1_R8_MaxVariableDiagram.jpg
R9 |  |  |  |  | 1.5 | 48.1 |  |  | 2 | 289.65 | 2.28 | SGCC | 3.205821 | 0.19 | 7.71 | 205 | 270 | 28.4 | 0.18 | /images/GreenhouseDesigner/B1/B1_R9_MaxStressDiagram.jpg | /images/GreenhouseDesigner/B1/B1_R9_MaxVariableDiagram.jpg
C1 |  | 24 |  |  |  |  | 41 |  | 1.2 | 122.29 | 0.95 | SS400 | 1.57561 | 0.08 | 3.23 | 245 | 450 | 233.42 | 2.81 | /images/GreenhouseDesigner/B2/C1_MaxStressDiagram.jpg | /images/GreenhouseDesigner/B2/C1_MaxVariableDiagram.jpg
C2 |  | 41 |  |  |  |  | 24 |  | 1.2 | 122.29 | 0.95 | SS400 | 0.875 | 0.08 | 1.05 | 245 | 450 | 135.6 | 1.32 | /images/GreenhouseDesigner/B2/C2_MaxStressDiagram.jpg | /images/GreenhouseDesigner/B2/C2_MaxVariableDiagram.jpg
C3 |  | 41 |  |  |  |  | 41 |  | 2 | 264.04 | 2.06 | SS400 | 3.678049 | 0.17 | 7.54 | 245 | 450 | 133.43 | 1.43 | /images/GreenhouseDesigner/B2/C3_MaxStressDiagram.jpg | /images/GreenhouseDesigner/B2/C3_MaxVariableDiagram.jpg
C4 |  | 41 |  |  |  |  | 41 |  | 2 | 264.04 | 2.06 | SS400 | 2.84878 | 0.17 | 5.84 | 245 | 450 | 42.5 | 0.24 | /images/GreenhouseDesigner/B2/C4_MaxStressDiagram.jpg | /images/GreenhouseDesigner/B2/C4_MaxVariableDiagram.jpg
C5 |  | 45 |  |  |  |  | 75 |  | 1.6 | 297.54 | 2.32 | SS400 | 7.325333 | 0.19 | 27.47 | 245 | 450 | 103.89 | 0.77 | /images/GreenhouseDesigner/B2/C5_MaxStressDiagram.jpg | /images/GreenhouseDesigner/B2/C5_MaxVariableDiagram.jpg
C6 |  | 75 |  |  |  |  | 45 |  | 1.6 | 297.54 | 2.32 | SS400 | 3.928889 | 0.19 | 8.84 | 245 | 450 | 41.71 | 0.32 | /images/GreenhouseDesigner/B2/C6_MaxStressDiagram.jpg | /images/GreenhouseDesigner/B2/C6_MaxVariableDiagram.jpg
C7 |  | 45 |  |  |  |  | 75 |  | 2.3 | 419.89 | 3.28 | SS400 | 10.12533 | 0.27 | 37.97 | 245 | 450 | 55.94 | 0.4 | /images/GreenhouseDesigner/B2/C7_MaxStressDiagram.jpg | /images/GreenhouseDesigner/B2/C7_MaxVariableDiagram.jpg
C8 |  | 75 |  |  |  |  | 45 |  | 2.3 | 419.89 | 3.28 | SS400 | 5.346667 | 0.27 | 12.03 | 245 | 450 | 26.48 | 0.16 | /images/GreenhouseDesigner/B2/C8_MaxStressDiagram.jpg | /images/GreenhouseDesigner/B2/C8_MaxVariableDiagram.jpg
S1 |  | 30 |  |  |  |  | 60 |  | 2.3 | 392.84 | 3.06 | SS400 | 6.003333 | 0.26 | 18.01 | 245 | 450 | 15.38 | 0.08 | /images/GreenhouseDesigner/B2/S1_MaxStressDiagram.jpg | /images/GreenhouseDesigner/B2/S1_MaxVariableDiagram.jpg
S2 |  | 60 |  |  |  |  | 120 |  | 3.2 | 1111.04 | 8.67 | SS400 | 34.865 | 0.73 | 209.19 | 245 | 450 | 3.67 | 0.01 | /images/GreenhouseDesigner/B2/S2_MaxStressDiagram.jpg | /images/GreenhouseDesigner/B2/S2_MaxVariableDiagram.jpg
S3 |  | 120 |  |  |  |  | 60 |  | 3.2 | 1111.04 | 8.67 | SS400 | 23.40667 | 0.73 | 70.22 | 245 | 450 | 6.33 | 0.04 | /images/GreenhouseDesigner/B2/S3_MaxStressDiagram.jpg | /images/GreenhouseDesigner/B2/S3_MaxVariableDiagram.jpg
H |  | 60 |  |  |  |  | 120 |  | 2.8 | 1200.64 | 9.36 | SS400 | 32.06333 | 0.79 | 192.38 | 245 | 450 | 4.53 | 0.01 | /images/GreenhouseDesigner/B2/H_MaxStressDiagram.jpg | /images/GreenhouseDesigner/B2/H_MaxVariableDiagram.jpg
2S |  | 60 |  |  |  |  | 120 |  | 3.2 | 1070.08 | 8.35 | SS400 | 23.95667 | 0.7 | 143.74 | 245 | 450 | 5.28 | 0.01 | /images/GreenhouseDesigner/B2/2S_MaxStressDiagram.jpg | /images/GreenhouseDesigner/B2/2S_MaxVariableDiagram.jpg
S4 |  | 60 |  |  |  |  | 120 |  | 2.8 | 976.64 | 7.62 | SS400 | 30.87833 | 0.65 | 185.27 | 245 | 450 | 4.1 | 0.01 | /images/GreenhouseDesigner/B2/S4_MaxStressDiagram.jpg | /images/GreenhouseDesigner/B2/S4_MaxVariableDiagram.jpg

## 材料格式轉CSV
id | Materialid | long | width | foot | diameter | NominalSize | DiameterSize | height | breadth | thickness | SectionalArea | UnitWeight | Material | SectionModulus | MomentOfInertia | SurfaceMomentOfInertia | YieldStrength | TensileStrength | MaximumStress | MaximumVariable | MaximumStressMap | MaximumVariableGraph
| R1 |  |  |  |  | 0.5 | 21.2 |  |  | 1.6 | 98.52 | 0.78 | SGCC | 0.4056604 | 0.06 | 0.43 | 205 | 270 | 185.7 | 2.76 | /images/GreenhouseDesigner/B1/B1_R1_MaxStressDiagram.jpg | /images/GreenhouseDesigner/B1/B1_R1_MaxVariableDiagram.jpg
| R2 |  |  |  |  | 0.5 | 21.2 |  |  | 1.6 | 98.52 | 0.78 | SGCC | 0.4528302 | 0.06 | 0.48 | 205 | 270 | 185.7 | 2.76 | /images/GreenhouseDesigner/B1/B1_R2_MaxStressDiagram.jpg | /images/GreenhouseDesigner/B1/B1_R2_MaxVariableDiagram.jpg
| R3 |  |  |  |  | 0.5 | 21.2 |  |  | 1.8 | 109.7 | 0.86 | SGCC | 0.490566 | 0.07 | 0.52 | 205 | 270 | 169.7 | 2.52 | /images/GreenhouseDesigner/B1/B1_R3_MaxStressDiagram.jpg | /images/GreenhouseDesigner/B1/B1_R3_MaxVariableDiagram.jpg
| R4 |  |  |  |  | 0.5 | 21.2 |  |  | 2 | 120.64 | 0.95 | SGCC | 0.5283019 | 0.08 | 0.56 | 205 | 270 | 156.8 | 2.34 | /images/GreenhouseDesigner/B1/B1_R4_MaxStressDiagram.jpg | /images/GreenhouseDesigner/B1/B1_R4_MaxVariableDiagram.jpg
| R5 |  |  |  |  | 0.5 | 21.2 |  |  | 2.3 | 136.57 | 1.07 | SGCC | 0.5849057 | 0.09 | 0.62 | 205 | 270 | 141.7 | 2.12 | /images/GreenhouseDesigner/B1/B1_R5_MaxStressDiagram.jpg | /images/GreenhouseDesigner/B1/B1_R5_MaxVariableDiagram.jpg
| R6 |  |  |  |  | 0.75 | 26.6 |  |  | 1.6 | 125.66 | 0.99 | SGCC | 0.7443609 | 0.08 | 0.99 | 205 | 270 | 113.8 | 1.34 | /images/GreenhouseDesigner/B1/B1_R6_MaxStressDiagram.jpg | /images/GreenhouseDesigner/B1/B1_R6_MaxVariableDiagram.jpg
| R7 |  |  |  |  | 1 | 33.5 |  |  | 1.8 | 179.26 | 1.41 | SGCC | 1.349254 | 0.12 | 2.26 | 205 | 270 | 63.9 | 0.59 | /images/GreenhouseDesigner/B1/B1_R7_MaxStressDiagram.jpg | /images/GreenhouseDesigner/B1/B1_R7_MaxVariableDiagram.jpg
| R8 |  |  |  |  | 1.25 | 42.2 |  |  | 2 | 252.58 | 1.99 | SGCC | 2.421801 | 0.17 | 5.11 | 205 | 270 | 36.8 | 0.27 | /images/GreenhouseDesigner/B1/B1_R8_MaxStressDiagram.jpg | /images/GreenhouseDesigner/B1/B1_R8_MaxVariableDiagram.jpg
| R9 |  |  |  |  | 1.5 | 48.1 |  |  | 2 | 289.65 | 2.28 | SGCC | 3.205821 | 0.19 | 7.71 | 205 | 270 | 28.4 | 0.18 | /images/GreenhouseDesigner/B1/B1_R9_MaxStressDiagram.jpg | /images/GreenhouseDesigner/B1/B1_R9_MaxVariableDiagram.jpg
| C1 |  | 24 |  |  |  |  | 41 |  | 1.2 | 122.29 | 0.95 | SS400 | 1.57561 | 0.08 | 3.23 | 245 | 450 | 233.42 | 2.81 | /images/GreenhouseDesigner/B2/C1_MaxStressDiagram.jpg | /images/GreenhouseDesigner/B2/C1_MaxVariableDiagram.jpg
| C2 |  | 41 |  |  |  |  | 24 |  | 1.2 | 122.29 | 0.95 | SS400 | 0.875 | 0.08 | 1.05 | 245 | 450 | 135.6 | 1.32 | /images/GreenhouseDesigner/B2/C2_MaxStressDiagram.jpg | /images/GreenhouseDesigner/B2/C2_MaxVariableDiagram.jpg
| C3 |  | 41 |  |  |  |  | 41 |  | 2 | 264.04 | 2.06 | SS400 | 3.678049 | 0.17 | 7.54 | 245 | 450 | 133.43 | 1.43 | /images/GreenhouseDesigner/B2/C3_MaxStressDiagram.jpg | /images/GreenhouseDesigner/B2/C3_MaxVariableDiagram.jpg
| C4 |  | 41 |  |  |  |  | 41 |  | 2 | 264.04 | 2.06 | SS400 | 2.84878 | 0.17 | 5.84 | 245 | 450 | 42.5 | 0.24 | /images/GreenhouseDesigner/B2/C4_MaxStressDiagram.jpg | /images/GreenhouseDesigner/B2/C4_MaxVariableDiagram.jpg
| C5 |  | 45 |  |  |  |  | 75 |  | 1.6 | 297.54 | 2.32 | SS400 | 7.325333 | 0.19 | 27.47 | 245 | 450 | 103.89 | 0.77 | /images/GreenhouseDesigner/B2/C5_MaxStressDiagram.jpg | /images/GreenhouseDesigner/B2/C5_MaxVariableDiagram.jpg
| C6 |  | 75 |  |  |  |  | 45 |  | 1.6 | 297.54 | 2.32 | SS400 | 3.928889 | 0.19 | 8.84 | 245 | 450 | 41.71 | 0.32 | /images/GreenhouseDesigner/B2/C6_MaxStressDiagram.jpg | /images/GreenhouseDesigner/B2/C6_MaxVariableDiagram.jpg
| C7 |  | 45 |  |  |  |  | 75 |  | 2.3 | 419.89 | 3.28 | SS400 | 10.12533 | 0.27 | 37.97 | 245 | 450 | 55.94 | 0.4 | /images/GreenhouseDesigner/B2/C7_MaxStressDiagram.jpg | /images/GreenhouseDesigner/B2/C7_MaxVariableDiagram.jpg
| C8 |  | 75 |  |  |  |  | 45 |  | 2.3 | 419.89 | 3.28 | SS400 | 5.346667 | 0.27 | 12.03 | 245 | 450 | 26.48 | 0.16 | /images/GreenhouseDesigner/B2/C8_MaxStressDiagram.jpg | /images/GreenhouseDesigner/B2/C8_MaxVariableDiagram.jpg
| S1 |  | 30 |  |  |  |  | 60 |  | 2.3 | 392.84 | 3.06 | SS400 | 6.003333 | 0.26 | 18.01 | 245 | 450 | 15.38 | 0.08 | /images/GreenhouseDesigner/B2/S1_MaxStressDiagram.jpg | /images/GreenhouseDesigner/B2/S1_MaxVariableDiagram.jpg
| S2 |  | 60 |  |  |  |  | 120 |  | 3.2 | 1111.04 | 8.67 | SS400 | 34.865 | 0.73 | 209.19 | 245 | 450 | 3.67 | 0.01 | /images/GreenhouseDesigner/B2/S2_MaxStressDiagram.jpg | /images/GreenhouseDesigner/B2/S2_MaxVariableDiagram.jpg
| S3 |  | 120 |  |  |  |  | 60 |  | 3.2 | 1111.04 | 8.67 | SS400 | 23.40667 | 0.73 | 70.22 | 245 | 450 | 6.33 | 0.04 | /images/GreenhouseDesigner/B2/S3_MaxStressDiagram.jpg | /images/GreenhouseDesigner/B2/S3_MaxVariableDiagram.jpg
| H |  | 60 |  |  |  |  | 120 |  | 2.8 | 1200.64 | 9.36 | SS400 | 32.06333 | 0.79 | 192.38 | 245 | 450 | 4.53 | 0.01 | /images/GreenhouseDesigner/B2/H_MaxStressDiagram.jpg | /images/GreenhouseDesigner/B2/H_MaxVariableDiagram.jpg
| 2S |  | 60 |  |  |  |  | 120 |  | 3.2 | 1070.08 | 8.35 | SS400 | 23.95667 | 0.7 | 143.74 | 245 | 450 | 5.28 | 0.01 | /images/GreenhouseDesigner/B2/2S_MaxStressDiagram.jpg | /images/GreenhouseDesigner/B2/2S_MaxVariableDiagram.jpg
| S4 |  | 60 |  |  |  |  | 120 |  | 2.8 | 976.64 | 7.62 | SS400 | 30.87833 | 0.65 | 185.27 | 245 | 450 | 4.1 | 0.01 | /images/GreenhouseDesigner/B2/S4_MaxStressDiagram.jpg | /images/GreenhouseDesigner/B2/S4_MaxVariableDiagram.jpg

## 材料種類轉CSV
Materialid | Materialtype | shape
R1 | 圓管材 | ◎
R2 | 圓管材 | ◎
R3 | 圓管材 | ◎
R4 | 圓管材 | ◎
R5 | 圓管材 | ◎
R6 | 圓管材 | ◎
R7 | 圓管材 | ◎
R8 | 圓管材 | ◎
R9 | 圓管材 | ◎
C1 | 型管材 | /images/GreenhouseDesigner/B2/C1.png
C2 | 型管材 | /images/GreenhouseDesigner/B2/C2.png
C3 | 型管材 | /images/GreenhouseDesigner/B2/C3.png
C4 | 型管材 | /images/GreenhouseDesigner/B2/C4.png
C5 | 型管材 | /images/GreenhouseDesigner/B2/C5.png
C6 | 型管材 | /images/GreenhouseDesigner/B2/C6.png
C7 | 型管材 | /images/GreenhouseDesigner/B2/C7.png
C8 | 型管材 | /images/GreenhouseDesigner/B2/C8.png
S1 | 型管材 | /images/GreenhouseDesigner/B2/S1.png
S2 | 型管材 | /images/GreenhouseDesigner/B2/S2.png
S3 | 型管材 | /images/GreenhouseDesigner/B2/S3.png
H | 型管材 | /images/GreenhouseDesigner/B2/H.png
2S | 型管材 | /images/GreenhouseDesigner/B2/2S.png
S4 | 型管材 | /images/GreenhouseDesigner/B2/S4.png